## Berechnung der Werte
Holmberechnung für Sandwich- oder Schalenbautragflächen
Europhia2 F3B-Modell als Beispiel
(C) Christian Baron 08.2010
Das Kopieren und die Weitergabe dieses Programms für nicht kommerzielle Zwecke ist unter Nennung der Quelle erlaubt
Eingabefelder sind rot
Ergebnisfelder sind grün
Ergebnisfeld in blau ist als Diagramm vorhanden
Zuerst werden die Anzahl der Trapeze einer Tragflächenhälfte eingegeben. Es wird die Flächentiefe an der Wurzel und an den Trapezabschnitten benötigt (t) und die Längen der Abschnitte(l). Die zur Anwendung kommenden Profile sind für die Berechnung nicht von Bedeutung, wohl aber die Profildicken. Daher wird die Profildicke zu jeder Flächentiefe in % benötigt. Bitte diese Werte in die Tabelle eingeben. Im Beispiel wird eine Fläche mit fünf Trapezen gezeigt. Hat die zu berechnende Fläche nur zwei oder drei Trapeze, werden die weiteren Felder nicht ausgefüllt (gleich Null setzten).
I1= halbe Rumpfbreite
Tabelle zur Eingabe der Flächengeometrie:
| t in mm | l in mm | Profildicke in %
t1= | 250 | 15 | 8.4
t2= | 245.3 | 300 | 8.4
t3= | 232 | 300 | 8.4
t4= | 205 | 300 | 8.4
t5= | 168 | 300 | 8.4
t6= | 91 | 365 | 8.4
Der Auftrieb den die Tragfläche produziert, muß von der Konstruktion aufgenommen werden. Dies führt zu einer Biege-, Torsions- und Querkraftbeanspruchung. Der Auftrieb der Tragfläche berechnet sich mit den in den roten Feldern einzugebenden Werten für den maximale Auftriebsbeiwert ca und die maximal zu erwartende Fluggeschwindigkeit (V) in m/s2. Als Standardwerte können hier ca=1,0 und V=40 eingegeben werden.
A= Auftrieb in [ N ]
maximaler Auftriebsbeiwert ca | ca= | 1.1
maximale Fluggeschwindigkeit V | V= | 60 | m/s
Flügelfläche | F= | 0.629315 | m2
Damit erhält man diesen Auftrieb: | A= | 1495.25244 | N
Das Gesamtgewicht des Modells: | G= | 30 | N
Das Lastvielfache n errechnet sich damit zu: | n= | 49.841748
Mit diesem Auftrieb errechnet sich folgendes maximale Biegemoment in Rumpfmitte:
Die Spannweite der Tragfläche (b) ist: | b= | 3160 | mm
Dies ist das maximale Biegemoment: | MB(max)= | 590624.7138 | Nmm
[6 empty] | Abfangradius r= | 7.5135 | m
Für die Berechnung der örtlichen Beanspruchung, z.B. an einer beliebigen Stelle der Tragfläche, ist ausgehend von diesem bisher berechnetem Mb(max) das Mb an jeder Stelle der Tragfläche folgendermaßen zu berechnen:
Mb(x) = q x X**2 / 2
mit dem maximalen Biegemoment (Mb(max)) erhält man durch Umstellen der Gleichung die örtliche Beanspruchung
q = Mb(max) x 2 / (b/2)**2 | q= | 0.4731812 | N/mm
Der nächste Punkt ist die Querkraftbeanspruchung des Flächenholms.
Q(max)= q x b/2 | Q(max)= | 747.62622 | N
Q(x)= q x X | [6 empty] | Hier sind die Werte zu sehen die bei der gegenwärtigen Rechnung verwendet werden:
An dieser Stelle kann der Roving oder das UD-Gelege für den Holmgurt gewählt werden: | [6 empty] | Sigma (zul.) |  | Querschnitt des Rovings |  |  |  |  | Flächengewicht bei UD-Gelegen |  | Tex-Zahl
[7 empty] | 800 | [N/mm2] | 0.8 |  |  | 13 |  | 150 |  | 800
Hier bitte das Material für die Stegbeschichtung wählen:
[7 empty] | Tau(zul) |  |  |  |  | 3
[7 empty] | 90 | [N/mm2]
Hier bitte das Material für den Holmsteg wählen:
[7 empty] | Tau(zul) Kernmaterial |  |  |  |  | 3
[7 empty] | 2.1 | [N/mm2]
Hier bitte die Dicke der Beplankung oder der Schalendicke eingeben falls die Holmgurte darunter liegen und nicht bis zur größten Profildicke gesetzt werden können:
Beplankungsdicke: | 0.2 | mm
Holmsteg
Eingabe der Stellen (L(x)) in Spannweitenrichtung an der Tragflächenhälfte, an der die Werte ermittelt werden sollen. Es sollen zudem für die Breite des Holms an den jeweiligen Stellen vorläufige Werte eingegeben werden. Die Breite (b) kann dann anschießend sofort verändert werden um Werte zu erhalten, die durch den Materialeinsatz leichter zu realisieren sind.
Erklärungen der Tabellenwerte: | Abstand von der Rumpfmittellinie | Holmbreite an dieser Stelle | Biegemoment an der Stelle die L(x) angibt | Querkraft an der Stelle die L(x) angibt | Profilhöhe (siehe Skizze) an der Stelle die L(x) angibt | Profilhöhe (siehe Skizze) um die Beplankungs- /Schalendicke reduziert | Das erforderliche Widerstandsmoment | Die sich ergebende Querschnittsfläche die durch die Querkraft beansprucht wird | Höhe des Steges zwischen den Holmgurten (siehe Skizze) | Höhe eines Holmgurts (siehe Skizze) | Anzahl der Rovings an der Stelle die L(x) angibt | Dicke der Stegwand (siehe Skizze) | Schubkraftbeanspruchung des Stegkerns | Rechnung für UD-Gelege: | Querschnittsfläche eines Holmgurts
| L(x) in mm | b(x) in mm | Mb(x) in Nmm | Q(x) in N | H in mm | h in mm | Wb(erf) in mm3 | F(erf) in mm2 | h1 in mm | t in mm | n | t1 in mm | Q in N | Anzahl Lagen | mm³
Maximalwerte in der Rumpfmitte (L=0) | 0 | 50 | 590624.7138 | 747.62622 | 21 | 20.6 | 738.2809 | 8.306958 | 19.05321 | 0.7733961 | 48.33725 | 0.2179937 | 2000.587 | 6 | 38.6698 | 0 | 6
Wert an der Tragflächen Wurzelrippe | 15 | 50 | 579463.6 | 740.5285 | 21 | 20.6 | 724.3294 | 8.228094 | 19.08482 | 0.7575887 | 47.34929 | 0.2155664 | 2003.906 | 6 | 37.87943 | 15 | 6
Ein Zwischenwert (beliebig einzugeben) | 160 | 44 | 477061.2 | 671.9172 | 20.80918 | 20.40918 | 596.3265 | 7.465747 | 18.98384 | 0.7126709 | 39.1969 | 0.1966343 | 1754.107 | 5 | 31.35752 | 15 | 6
Werte z.B. am Ende des ersten Tragflächentrapezes | 315 | 44 | 378598.2 | 598.5742 | 20.6052 | 20.2052 | 473.2477 | 6.650824 | 19.07895 | 0.5631257 | 30.97191 | 0.1742974 | 1762.895 | 4 | 24.77753 | 160 | 6
Ein Zwischenwert (beliebig einzugeben) | 400 | 40 | 329428.7 | 558.3538 | 20.28866 | 19.88866 | 411.7859 | 6.203931 | 18.79432 | 0.5471687 | 27.35843 | 0.165048 | 1578.723 | 4 | 21.88675 | 160 | 5
Wert z.B. am Ende des zweiten Trapezes | 615 | 37 | 220319.1 | 456.6198 | 19.488 | 19.088 | 275.3988 | 5.073553 | 18.27389 | 0.4070563 | 18.82635 | 0.1388198 | 1419.881 | 3 | 15.06108 | 315 | 5
Ein Zwischenwert (beliebig einzugeben) | 750 | 34 | 162987.2 | 392.7404 | 18.4674 | 18.0674 | 203.7341 | 4.363782 | 17.37812 | 0.3446377 | 14.6471 | 0.1255539 | 1240.798 | 3 | 11.71768 | 315 | 4
Wert z.B. am Ende des dritten Trapezes | 915 | 30 | 104626.3 | 314.6655 | 17.22 | 16.82 | 130.7828 | 3.496283 | 16.28479 | 0.2676061 | 10.03523 | 0.1073481 | 1025.942 | 2 | 8.028183 | 400 | 4
Ein Zwischenwert (beliebig einzugeben) | 1100 | 27 | 54510.47 | 227.127 | 15.3034 | 14.9034 | 68.13809 | 2.523633 | 14.55673 | 0.1733333 | 5.85 | 0.08668266 | 825.3668 | 2 | 4.68 | 400 | 4
Wert z.B. am Ende des vierten Trapezes (falls vorhanden) | 1215 | 23 | 31519.78 | 172.7111 | 14.112 | 13.712 | 39.39972 | 1.919012 | 13.45744 | 0.1272776 | 3.65923 | 0.07129929 | 649.9946 | 1 | 2.927384 | 615 | 4
Ein Zwischenwert (beliebig einzugeben) | 1400 | 19 | 7665.535 | 85.17261 | 10.8337 | 10.8337 | 9.581918 | 0.9463623 | 10.73979 | 0.04695612 | 1.115208 | 0.04405871 | 428.5175 | 1 | 0.8921664 | 615 | 3
Wert z.B. am Ende des fünften Trapezes (falls vorhanden) | 1580 | 15 | 0 | 0 | 7.644 | 7.644 | 0 | 0 | 7.644 | 0 | 0 | 0 | 240.786 | 0 | 0 | 750 | 3
[16 empty] | 750 | 3
[16 empty] | 915 | 3
Erwartete Durchbiegung der Flächen in mm am Randbogen: | [15 empty] | 915 | 2
d=b**2*sigma/(4*E*h)= |  | 1188.762 | mm | [12 empty] | 1100 | 2
[16 empty] | 1100 | 2
[16 empty] | 1215 | 2
[16 empty] | 1215 | 1
[16 empty] | 1400 | 1
[16 empty] | 1400 | 1
[16 empty] | 1580 | 1
[16 empty] | 1580 | 0
Note on D31: Mit diesen beiden Werten wird der maximale Auftrieb bestimmt. Das Rumpfgewicht wird nicht unberücksichtigt. Die Auftriebskraft ist so groß (in der Regel dreistellig), dass ein 1-2kg (10-20N) Rumpf nicht weiter ins "Gewicht" fällt. Diese Vereinfachung wird durch die meist zu hohen Ca-werte die man eingibt mehr als aufgehoben. Ich habe mit: Ca= Auftrieb / 1/2 x V² x Luftdichte x Flügelfläche gerechnet. Nach Umstellung auf A und durch die Luftdichte von 1,1881 / 2 = 0,6 erklärt sich auch die 0,6. Dies ist ein anderer Weg da heranzugehen als über das Rumpfgewicht und das Lastvielfache. Ich habe daher auch das Lastvielfache nachträglich noch ins Excel mit aufgenommen, um zu sehen in welchem Bereich gerechnet wird, wenn man die Fluggeschwindigkeit und den Ca-Wert eingibt. Man kann dadurch die Eingabe der beiden letztgenannten Werte so lange anpassen, bis ein angestrebtes Lastvielfaches herauskommt, wenn man dazu einen bessere Bezug hat. Ich denke, mit der Festlegung des maximalen Biegemoments über den maximal zu erwartenden Auftrieb bei vorgegebener Geschwindigkeitund die Dimensioniertung nicht so abstakt und besser vorstellbar wird.
Note on E19: mit der Angabe der Profildicke wird die maximale mögliche Holmhöhe berechnet. Es wird dabei vereinfachend angenommen, dass der Holm an der dicksten Stelle des Profils eingebaut wird.
Note on P100: In dieser Spalte erscheinen nur Werte, wenn oben bei der Gurtmaterialwahl ein UD-Gelege gewählt wurde
h1
t
Beplankungsdicke oder Sandwichschalendicke
h
H
b
Holmquerschnitt
t1
t2
t3
t4
t5
l5
l4
l3
l2
l1
t1
t6
l6
L(x)

## Materialdaten
Materialkennzahlen
Materialien |  |  | Spezifikation | Querschitts-flächen [mm²] | Biegefestigkeit Sigma (zul) [N/mm²] | Druckfestig-keit [N/mm²] | Zugfestigkeit [N/mm²] | Schubfestig-keit Tau(zul) [N/mm²] | Bruch-dehnung [%] | Dichte [kg/m³] | Elastizitäts-modul [N/mm² ] | Garnfeinheit in tex | Flächengewicht des UD-Geleges | Faser des UD-Geleges
Gurtmaterialien | C Rovings HTA12k | 1 | CFK | 0.8 | 1000 |  | 800 |  | 1 | 1800 | 80000 | 800
| C Rovings HTA 24k | 2 | CFK | 1.5 | 1000 |  | 800 |  | 1 | 1800 | 80000 | 1600
| C Rovings C60 | 3 | CFK | 2.5 |  |  | 700 |  | 1
| Aramid Rovings | 4 | AFK |  |  | 35 | 192 |  | 3.3 | 1450 | 48000
| GfK Rovings 1,0mm² | 5 | GFK | 1 |  |  | 750 | 30 | 2.5 | 2500 | 30000
| GfK Rovings 2,0mm² | 6 | GFK | 2 |  |  | 750 | 30 | 2.5 | 2500 | 30000
| Polystahl | 7 | GFK-Ex | 5.7 |  |  | 750 |  | 2.5 | 2100 | 50000
| Kiefernholz | 8 | längs |  | 65 | 40 | 70 | 5 | 0.7 | 570 | 10000
| UD-CST50/300 | 9 | CFK-UD-Gelege | 0.8 |  |  | 800 |  | 1 |  |  | 800 | 50 | AS4
| UD-CST80/200 | 10 | CFK-UD-Gelege | 0.8 |  |  | 800 |  | 1 |  | 135000 | 800 | 80 | T700
| UD-CST100/300 | 11 | CFK-UD-Gelege | 0.8 |  |  | 800 |  | 1 |  | 135000 | 800 | 100 | T700
| UD-CST125/300 | 12 | CFK-UD-Gelege | 0.8 |  |  | 800 |  | 1 |  | 135000 | 800 | 125 | T700
| UD-CST150/300 | 13 | CFK-UD-Gelege | 0.8 |  |  | 800 |  | 1 |  | 135000 | 800 | 150 | T700
| UD-CST200/300 | 14 | CFK-UD-Gelege | 0.8 |  |  | 800 |  | 1 |  | 135000 | 800 | 200 | T700
| UD-CS250/244 | 15 | CFK-UD-Gelege | 0.8 |  |  | 800 |  | 0.4 |  | 230000 | 800 | 250 | UHM K63712 | Faser von Sumitomo, Dichte 2,12, Zugfestigkeit 2600MPa, Zug E-Modul 640GPa, Bruchdehnung 0,4%
| UD-CST300/50 | 16 | CFK-UD-Gelege | 0.8 |  |  | 800 |  | 1 |  | 135000 | 800 | 300 | T700
Stegmaterialien | AFK (Aramid-)gewebe | 1 | [6 empty] | 2.5 |  | 24000
| GFK Gewebe | 2 |  |  |  | 90 | 90 | 80 | 3.5 |  | 15000
| CFK Gewebe | 3 |  |  |  | 200 | 200 | 90 | 1.3 |  | 40000
Kernmaterial | Abachi längs | 1 | längs |  | 47 | 30 |  |  |  | 400 | 6000
| Balsaholz längs* | 2 | längs |  | 21 | 12 | 12.3 | 1.2 | 0.7 | 150 | 3290
| Balsaholz quer | 3 | quer |  |  |  | 0.7 | 2.1 |  | 150
| Kiefernholz längs | 4 | längs |  | 65 | 40 | 70 | 5 | 0.7 | 570 | 10000
| Kiefernholz quer | 5 | quer |  |  |  | 3 |  |  | 570 | 500
| Buchenholz längs | 6 | längs |  | 105 | 53 | 135 |  |  | 780 | 16000
| Buchenholz quer | 7 | quer |  |  |  | 7 |  |  | 780 | 1500
| Pappelholz längs | 8 | längs |  | 55 | 37 | 75 |  |  | 450 | 9000
| Pappelholz quer | 9 | quer |  |  |  | 10 |  |  | 450 | 350
| Birkensperrholz | 10 |  |  | 80 | 45 | 70 | 20 | 1 | 950 | 8000
| Buchensperrholz | 11 |  |  | 80 | 45 | 70 | 20 |  | 950 | 10000
| Rohacell 31 | 12 |  |  | 0.8 | 0.4 | 1 | 0.4 | 3.5 | 30 | 36
| Rohacell 51 | 13 |  |  | 1.6 | 0.9 | 1.9 | 0.8 | 4 | 50 | 70
| Rohacell 71 | 14 |  |  | 2.5 | 1.5 | 2.8 | 1.3 | 4.5 | 70 | 92
| Styropor PS20 | 15 | PS20 |  |  | 0.3 |  |  |  | 20
| Styropor PS30 | 16 | PS30 |  |  | 0.5 |  |  |  | 30
| Roofmate | 17 |  |  |  | 0.3 |  |  |  | 32
| PVC Hartschaum 30 | 18 | 30 |  | 0.45 | 0.25 | 0.45 | 1.2 |  | 30
| PVC Hartschaum 40 | 19 | 40 |  | 0.6 | 0.35 | 0.7 | 2.1 |  | 40
| PVC Hartschaum 60 | 20 | 60 |  | 1.2 | 0.8 | 1.6 | 2.8 |  | 60
| PVC Hartschaum 80 | 21 | 80 |  | 1.8 | 1.2 | 2 | 3.8 |  | 80
| Titan |  | 99.5 |  |  |  | 200 | 250 | 30 |  | 110000
| Aluminium |  | Al-Mg 2,5 |  |  |  | 170 | 140 | 3 | 2700 | 71000
| Stahl | [5 empty] | 1200 |  |  | 7850 | 210000
| Stahldraht |  |  |  | 500 | 350 |  |  |  | 7850 | 210000
*für eine Rohdichte von 150kg/m3
Festigkeit von Klebe-Verbindungen | Material |  | Schubfestigkeit Tau N/mm2
| Holz/Holz |  | 3.5
| GFK/Holz |  | 3.5
| GFK/GFK |  | 5
12k = 12000 filaments = 800 tex, have a cross section of 0.7mm²
24k = 24000 filaments = 1600 tex, have a cross section of 1.5mm²
36k = 36000 filaments = 2400 tex, have a cross section of 2.1mm²
Quelle: Toray

## Flächensteckung
Berechnung einer Flächensteckverbindung
Mit den Werten der Holmberechnung ist es möglich, an den Knickstellen der Tragfläche, den nötigen Querschnitt einer Tragflächensteckung zu bestimmen. Hierzu wird das Mb(x) dieser Stelle aus der Tabelle der Ergebnisse eingesetzt. Die Ergebnisse in der unten aufgeführten Tabelle ergeben sich daher automatisch mit den Ergebnissen aus 'Berechnung der Werte'.
Für den rechteckigen Querschnitt wird verwendet:
Breite des Stabes wird berechnet und mit b4 - 3mm anschließend verglichen, Höhe ist h1 - 3mm. Die 3mm werden für den Platzbedarf einer Hülle um den Stab abgezogen.
b= Mb(Verbindungspunkt) x 6 / Sigma (Material) x (Steghöhe h1 - 3mm)**2
Für den runden Vollquerschnitt wird verwendet:
D=3.Wurzel (((Mb(Verbindungspunkt))/(Sigma(Material)*0,1))
|  |  | Steckverbindung mit rechteckigem Querschnitt | [8 empty] | Steckverbindung mit rundem Querschnitt
Erklärungen der Tabellenwerte: | Abstand von der Rumpfmittellinie | Holmbreite an dieser Stelle | Aus CFK |  |  | Aus GFK |  |  | Aus Stahl |  |  | Aus CFK |  | Aus GFK |  | Aus Stahl
| L(x) in mm | b(x) in mm | Berechnete Mindeststabbreite in mm | maximal mögliche Stabbreite aufgrund der gewählten Holmstegbreite in mm | Stabhöhe in der Rechnung in mm | Berechnete Mindeststabbreite in mm | maximal mögliche Stabbreite aufgrund der gewählten Holmstegbreite in mm | Stabhöhe in der Rechnung in mm | Berechnete Mindeststabbreite in mm | maximal mögliche Stabbreite aufgrund der gewählten Holmstegbreite in mm | Stabhöhe in der Rechnung in mm | Berechneter Mindestdurchmesser in mm | maximal möglicher Durchmesser aufgrund der gewählten Holmstegbreite in mm | Berechneter Mindestdurchmesser in mm | maximal möglicher Durchmesser aufgrund der gewählten Holmstegbreite in mm | Berechneter Mindestdurchmesser in mm | maximal möglicher Durchmesser aufgrund der gewählten Holmstegbreite in mm
Maximalwerte in der Rumpfmitte (L=0) | 0 | 50 | 17.18894 | 47 | 16.05321 | 18.33487 | 47 | 16.05321 | 11.4593 | 47 | 16.05321 | 19.47185 | 47 | 19.89528 | 47 | 17.01023 | 47
Wert an der Tragflächen Wurzelrippe | 15 | 50 | 16.79789 | 47 | 16.08482 | 17.91775 | 47 | 16.08482 | 11.1986 | 47 | 16.08482 | 19.34841 | 47 | 19.76916 | 47 | 16.9024 | 47
Ein Zwischenwert (beliebig einzugeben) | 160 | 44 | 14.00468 | 41 | 15.98384 | 14.93833 | 41 | 15.98384 | 9.336454 | 41 | 15.98384 | 18.13405 | 41 | 18.52839 | 41 | 15.84155 | 41
Werte z.B. am Ende des ersten Tragflächentrapezes | 315 | 44 | 10.98309 | 41 | 16.07895 | 11.71529 | 41 | 16.07895 | 7.322059 | 41 | 16.07895 | 16.78918 | 41 | 17.15428 | 41 | 14.6667 | 41
Ein Zwischenwert (beliebig einzugeben) | 400 | 40 | 9.90423 | 37 | 15.79432 | 10.56451 | 37 | 15.79432 | 6.60282 | 37 | 15.79432 | 16.02841 | 37 | 16.37696 | 37 | 14.00211 | 37
Wert z.B. am Ende des zweiten Trapezes | 615 | 37 | 7.08295 | 34 | 15.27389 | 7.555146 | 34 | 15.27389 | 4.721966 | 34 | 15.27389 | 14.01697 | 34 | 14.32178 | 34 | 12.24495 | 34
Ein Zwischenwert (beliebig einzugeben) | 750 | 34 | 5.913034 | 31 | 14.37812 | 6.307237 | 31 | 14.37812 | 3.942023 | 31 | 14.37812 | 12.67714 | 31 | 12.95281 | 31 | 11.0745 | 31
Wert z.B. am Ende des dritten Trapezes | 915 | 30 | 4.446238 | 27 | 13.28479 | 4.742654 | 27 | 13.28479 | 2.964159 | 27 | 13.28479 | 10.93579 | 27 | 11.1736 | 27 | 9.553294 | 27
Ist die berechnete Stabbreite bei rechteckigem Querschnitt (D16-D23, G16-G23, J16-J23) größer als die Werte der maximal möglichen Stabbreite (E16-E23, H16-H23, K16-K23), so ist der Holmsteg an der Stelle der Steckverbindung zu verbreitern. Das gleiche gilt für die Rechnungen mit Kreisquerschnitt.
Stützstoffeinlage (nicht lasttragend)
|  | Maximale Dicke des Verbinders (H): |  |  | 16.05321 | mm
|  | Gewählte Dicke des Verbinders (H): |  |  | 15 | mm
|  |  |  | Mbmax= | 590624.7138 | N/mm²
|  |  |  | Sigma= | 800 | N/mm²
|  |  | Breite des Verbinders (B): |  | 30 | mm
| Maximale Höhe (h) des Stützstoffs im Verbinder= |  |  |  | 10.50765 | mm | Bei negativen Werten an dieser Stelle müssen die Abmessungen des Verbinders vergrößert werden um mit Stützstoff zu arbeiten.
|  |  |  | Dicke (c)= | 2.246175 | mm
h
H
B
Verbinder mit Stützstoffeinlagen
b
Vorgaben für die Verbinderrechnung mit Stützstoffeinlage:
- Mbmax aus der Rechnung der ersten Seite
- Sigma für C-Fasern mit 800N/mm² eingesetzt
- Breite (B) des Verbinders kann gewählt werden
- Maximale Höhe (H) des Verbinders wird aus der Rechnung der ersten Seite genommen und um 3mm reduziert für Hüllen
c

## Roving-Gelege Umrechnung
Erstellt von Jaromir Ufer
Umrechnung bei gleichem Fasertyp (Roving / Gelege):
Garnfeinheit Roving in [tex]: | 1600 | 1 tex: 1 Gramm pro 1000 Meter Garn oder Roving
Anzahl Rovings: | 1
Flächengewicht Gelege in [g/m²]: | 200
Gelegebreite, die der Anzahl der Rovings entspricht in [mm]: | 8 | Rovinganzahl = Gelegebreite x Flächengewicht / tex-Zahl
Umrechnung bei unterschiedlichem Fasertyp (Roving / Gelege):
Zugfestigkeit Roving [MPa]: | 3950
Anzahl Rovings: | 1
Garnfeinheit (tex) Roving in [g/km]: | 1600
Dichte Rovings in [g/cm³]: | 1.77
Zugfestigkeit Gelege [MPa]: | 2600
Flächengewicht Gelege in [g/m²]: | 250
Dichte Rovings in [g/cm³]: | 2.12
Gelegebreite, die der Anzahl der Rovings entspricht in [mm]: | 11.64572
Note on C8: Baron, Christian: Ein Roving ist dann bei dem gegebenen Flächengewicht und dem verwendeten Roving mit der tex-Zahl auf diese Breite gebracht worden.