## Расчет значений
Расчет сложного крыла (пена бальза уголь и т.д)
Europhia2 F3B модель в качестве примера
(C) Christian Baron 08.2010
Копирование и распространение данной программы для некоммерческих целей допускается при условии указания источника
Поля ввода - красный
Результат - зеленый
Результаты помеченые синим - см. диаграммы
Во-первых, число трапеций ввести для одной консоли. Нужно: корневая и концевая хорды секции (т) и длины секции (л).Применение профилей для расчета значения не имеет, но профиль толщины. Таким образом, толщина профиля необходимо для каждой поверхности глубиной %. Пожалуйста, введите эти значения в таблице. В примере показана область с пятью трапеций. Если площадь рассчитывается только два или три трапеции, остальные поля не заполнены (равным нулю).
I1= на полуразмахе
Таблица геометрических размеров
| t в mm | l в mm | Толщина профиля в %
t1= | 220 | 28 | 8.6
t2= | 200 | 750 | 8.6
t3= | 180 | 750 | 8.6
t4= | 0 | 0 | 0
t5= | 0 | 0 | 0
t6= | 0 | 0 | 0
Плавучести крыла производства должны быть учтены при строительстве. Это приводит к изгиб, кручение и сдвиг нагрузки.Подъемную силу крыла, рассчитывается по значениям, введенным в красных коробках для максимального коэффициента подъемной силы, а также о максимальной ожидаемой скорости полета (V) в м/с2. Может использоваться как значения по умолчанию здесь ок = 1,0 и V вводится = 40.
A= Auftrieb in [ N ]
Максимальный коэф. Подъемной силы (Са) | ca= | 1.1
Максимальная скорость | V= | 50 | m/s
Площадь крыла | F= | 0.598 | m2
Рассчетная подъемнгая сила | A= | 986.7 | N
Общий вес модели в ньютонах | G= | 37 | N
Рассчетный коэффициент (видимо перегрузка) | n= | 26.66757
Это плавучесть рассчитана после максимальный изгибающий момент в середине фюзеляжа:
Размах крыла | b= | 3056 | mm
Максимальный изгибающий момент | MB(max)= | 376919.4 | Nmm
37691.94
[6 empty] | Радиус разворота r= | 9.928561 | m
Для расчета местных деформаций, например, в любой точке крыла, лежит в основе этого предварительно рассчитываются Мб (максимум) Mb в каждой точке крыла рассчитывается следующим образом:
Mb(x) = q x X**2 / 2
с максимальным изгибающим моментом (Мб (максимум)) получается перестановкой уравнения, местные стресс
q = Mb(max) x 2 / (b/2)**2 | q= | 0.322873 | N/mm
Следующим моментом является напряжение сдвига на площади шпата.
Q(max)= q x b/2 | Q(max)= | 493.35 | N
Q(x)= q x X | [6 empty] | Вот значения, чтобы увидеть, которые используются в настоящее время расчет:
На данный момент, ровинг или UD избираются на полку лонжерона: | [6 empty] | Sigma (zul.) |  | Сечение ровинга |  |  |  |  | Похоже на плотность |  | Tex-Zahl
[7 empty] | 800 | [N/mm2] | 0.8 |  |  | 9 |  | 50 |  | 800
Здесь выберите материал для веб-покрытие:
[7 empty] | Tau(zul) |  |  |  |  | 3
[7 empty] | 90 | [N/mm2]
Здесь выберите материал для стенки лонжерона:
[7 empty] | Tau(zul) Kernmaterial |  |  |  |  | 3
[7 empty] | 2.1 | [N/mm2]
Пожалуйста, введите толщина оболочки или толщины оболочки, если шпата крышки ниже и не могут быть установлены в крупнейших профиля толщиной:
толщина панели (видимо обшивки): | 0.165 | mm
Holmsteg
Введите цифры (L (х)) в направлении размаха крыла, где значения должны быть определены. Он также должен быть введен для ширины пучка в соответствующих местах предварительные данные.Ширина (B) может быть изменен anschießend сразу получить значения, которые должны быть реализованы легче за счет использования материалов.
Легенда | Расстояние от центральной части фюзеляжа | Холм ширина в этом месте | Изгибающего момента в точке L (х) означает | Усилие сдвига в точке L (х) означает, | Высота профиля (см. рисунок) в точке L (х) означает, | Высота профиля (см. диаграмму) на настил / толщины оболочки уменьшается | Требуемый момент сопротивления | Полученная площадь поперечного сечения которой испрашивается поперечной силы | Высота хребта между крышками шпат (см. рисунок) | Высота хорды лонжерон (см. рисунок) | Количество ровницы в точке L (х) означает, | Толщина стены сети (см. рисунок) | Упорный нагрузка на мост ядро | Счет UD: | Площадь поперечного сечения из шпата аккорд
| L(x) in mm | b(x) in mm | Mb(x) in Nmm | Q(x) in N | H in mm | h in mm | Wb(erf) in mm3 | F(erf) in mm2 | h1 in mm | t in mm | n | t1 in mm | Q in N | Количество слоев | mm³
Макс. значения в центре фюзеляжа (L = 0) | 0 | 50 | 376919.4 | 493.35 | 18.92 | 18.59 | 471.14925 | 5.481667 | 17.5153 | 0.5373506 | 33.58441 | 0.1564822 | 1839.106 | 11 | 26.86753 | 0 | 11
Значение на корневой нервюре | 28 | 50 | 363232.2 | 484.3096 | 18.92 | 18.59 | 454.0402 | 5.381217 | 17.55667 | 0.5166647 | 32.29154 | 0.1532528 | 1843.45 | 11 | 25.83324 | 28 | 11
Промежуточное значение (введите желаемый) | 133 | 50 | 314159.5 | 450.4079 | 18.6792 | 18.3492 | 392.6994 | 5.004532 | 17.44978 | 0.4497123 | 28.10702 | 0.1433982 | 1832.226 | 9 | 22.48562 | 28 | 11
Значения В конце первого трапеции крыла | 778 | 50 | 90808.04 | 242.1548 | 17.2 | 16.87 | 113.5101 | 2.690609 | 16.59645 | 0.1367762 | 8.548512 | 0.08105978 | 1742.627 | 3 | 6.838809 | 133 | 11
Промежуточное значение (введите желаемый) | 1000 | 40 | 45005.92 | 170.477 | 16.69088 | 16.36088 | 56.2574 | 1.894188 | 16.18711 | 0.08688278 | 4.344139 | 0.05850915 | 1359.718 | 2 | 3.475311 | 133 | 9
Соотношение пример В конце второй трапеции | 1528 | 40 | 0 | 0 | 15.48 | 15.15 | 0 | 0 | 15.15 | 0 | 0 | 0 | 1272.6 | 0 | 0 | 778 | 9
Промежуточное значение (введите желаемый) | 750 | 34 | 97714.94 | 251.1952 | #DIV/0! | #DIV/0! | 122.1437 | 2.791058 | #DIV/0! | #DIV/0! | #DIV/0! | #DIV/0! | #DIV/0! | #DIV/0! | #DIV/0! | 778 | 3
Соотношение В конце третьего трапеции | 1528 | 30 | 0 | 0 | 0 | -0.33 | 0 | 0 | -0.33 | 0 | 0 | 0 | -20.79 | 0 | 0 | 1000 | 3
Промежуточное значение (введите желаемый) | 1100 | 27 | 29572.59 | 138.1897 | #DIV/0! | #DIV/0! | 36.96573 | 1.535441 | #DIV/0! | #DIV/0! | #DIV/0! | #DIV/0! | #DIV/0! | #DIV/0! | #DIV/0! | 1000 | 2
Соот. В конце четвертого трапеции (если есть) | 1528 | 23 | 0 | 0 | 0 | -0.33 | 0 | 0 | -0.33 | 0 | 0 | 0 | -15.939 | 0 | 0 | 1528 | 2
Промежуточное значение (введите желаемый) | 1400 | 19 | 2644.976 | 41.32775 | #DIV/0! | #DIV/0! | 3.30622 | 0.4591972 | #DIV/0! | #DIV/0! | #DIV/0! | #DIV/0! | #DIV/0! | #DIV/0! | #DIV/0! | 1528 | 0
Соот. В конце пятого трапеции (если есть) | 1528 | 15 | 0 | 0 | 0 | 0 | 0 | 0 | 0 | 0 | 0 | #DIV/0! | 0 | 0 | 0 | 750 | 0
[16 empty] | 750 | #DIV/0!
[16 empty] | 1528 | #DIV/0!
Ожидаемые отклонения площадь в мм на краю дуги: | [15 empty] | 1528 | 0
d=b**2*sigma/(4*E*h)= |  | 1234.03 | mm | [12 empty] | 1100 | 0
[16 empty] | 1100 | #DIV/0!
[16 empty] | 1528 | #DIV/0!
[16 empty] | 1528 | 0
[16 empty] | 1400 | 0
[16 empty] | 1400 | #DIV/0!
[16 empty] | 1528 | #DIV/0!
[16 empty] | 1528 | 0
Note on D31: Mit diesen beiden Werten wird der maximale Auftrieb bestimmt. Das Rumpfgewicht wird nicht unberücksichtigt. Die Auftriebskraft ist so groß (in der Regel dreistellig), dass ein 1-2kg (10-20N) Rumpf nicht weiter ins "Gewicht" fällt. Diese Vereinfachung wird durch die meist zu hohen Ca-werte die man eingibt mehr als aufgehoben. Ich habe mit: Ca= Auftrieb / 1/2 x V² x Luftdichte x Flügelfläche gerechnet. Nach Umstellung auf A und durch die Luftdichte von 1,1881 / 2 = 0,6 erklärt sich auch die 0,6. Dies ist ein anderer Weg da heranzugehen als über das Rumpfgewicht und das Lastvielfache. Ich habe daher auch das Lastvielfache nachträglich noch ins Excel mit aufgenommen, um zu sehen in welchem Bereich gerechnet wird, wenn man die Fluggeschwindigkeit und den Ca-Wert eingibt. Man kann dadurch die Eingabe der beiden letztgenannten Werte so lange anpassen, bis ein angestrebtes Lastvielfaches herauskommt, wenn man dazu einen bessere Bezug hat. Ich denke, mit der Festlegung des maximalen Biegemoments über den maximal zu erwartenden Auftrieb bei vorgegebener Geschwindigkeitund die Dimensioniertung nicht so abstakt und besser vorstellbar wird.
Note on E19: mit der Angabe der Profildicke wird die maximale mögliche Holmhöhe berechnet. Es wird dabei vereinfachend angenommen, dass der Holm an der dicksten Stelle des Profils eingebaut wird.
Note on P100: In dieser Spalte erscheinen nur Werte, wenn oben bei der Gurtmaterialwahl ein UD-Gelege gewählt wurde
h1
t
Толщина обшивки
или сэндвич-оболочки
h
H
b
Сечение
t1
t2
t3
t4
t5
l5
l4
l3
l2
l1
t1
t6
l6
L(x)

## Материалы данне
Данные по материалам
Materialien |  |  | Спецификация | Видимо площадь поверхности [mm²] | Предел проч. На изгиб Sigma (zul) [N/mm²] | Прочность на сжатие [N/mm²] | Предел проч. На разрыв [N/mm²] | Schubfestig скорости Tau(zul) [N/mm²] | Удлинение [%] | Плотность [kg/m³] | Модуль упругости [N/mm² ] | Пряжа в тексе | Основа вес UD-слойные | Слой UD сцепления
пояс материалов | C Rovings HTA12k | 1 | CFK | 0.8 | 1000 |  | 800 |  | 1 | 1800 | 80000 | 800
| C Rovings HTA 24k | 2 | CFK | 1.5 | 1000 |  | 800 |  | 1 | 1800 | 80000 | 1600
| C Rovings C60 | 3 | CFK | 2.5 |  |  | 700 |  | 1
| Aramid Rovings | 4 | AFK |  |  | 35 | 192 |  | 3.3 | 1450 | 48000
| GfK Rovings 1,0mm² | 5 | GFK | 1 |  |  | 750 | 30 | 2.5 | 2500 | 30000
| GfK Rovings 2,0mm² | 6 | GFK | 2 |  |  | 750 | 30 | 2.5 | 2500 | 30000
| Polystahl | 7 | GFK-Ex | 5.7 |  |  | 750 |  | 2.5 | 2100 | 50000
| сосновый лес | 8 | längs |  | 65 | 40 | 70 | 5 | 0.7 | 570 | 10000
| UD-CST50/300 | 9 | CFK-UD-Gelege | 0.8 |  |  | 800 |  | 1 |  |  | 800 | 50 | AS4
| UD-CST80/200 | 10 | CFK-UD-Gelege | 0.8 |  |  | 800 |  | 1 |  | 135000 | 800 | 80 | T700
| UD-CST100/300 | 11 | CFK-UD-Gelege | 0.8 |  |  | 800 |  | 1 |  | 135000 | 800 | 100 | T700
| UD-CST125/300 | 12 | CFK-UD-Gelege | 0.8 |  |  | 800 |  | 1 |  | 135000 | 800 | 125 | T700
| UD-CST150/300 | 13 | CFK-UD-Gelege | 0.8 |  |  | 800 |  | 1 |  | 135000 | 800 | 150 | T700
| UD-CST200/300 | 14 | CFK-UD-Gelege | 0.8 |  |  | 800 |  | 1 |  | 135000 | 800 | 200 | T700
| UD-CS250/244 | 15 | CFK-UD-Gelege | 0.8 |  |  | 800 |  | 0.4 |  | 230000 | 800 | 250 | UHM K63712 | Волоконно от Sumitomo, плотность 2.12, 2600MPa прочность на растяжение, модуль 640GPa поездов, удлинение при разрыве 0,4%
| UD-CST300/50 | 16 | CFK-UD-Gelege | 0.8 |  |  | 800 |  | 1 |  | 135000 | 800 | 300 | T700
мост материалов | AFK (Aramid-)gewebe | 1 | [6 empty] | 2.5 |  | 24000
| GFK Gewebe | 2 |  |  |  | 90 | 90 | 80 | 3.5 |  | 15000
| CFK Gewebe | 3 |  |  |  | 200 | 200 | 90 | 1.3 |  | 40000
ядерного материала | Abachi längs | 1 | längs |  | 47 | 30 |  |  |  | 400 | 6000
| Balsaholz längs* | 2 | längs |  | 21 | 12 | 12.3 | 1.2 | 0.7 | 150 | 3290
| Balsaholz quer | 3 | quer |  |  |  | 0.7 | 2.1 |  | 150
| Kiefernholz längs | 4 | längs |  | 65 | 40 | 70 | 5 | 0.7 | 570 | 10000
| Kiefernholz quer | 5 | quer |  |  |  | 3 |  |  | 570 | 500
| Buchenholz längs | 6 | längs |  | 105 | 53 | 135 |  |  | 780 | 16000
| Buchenholz quer | 7 | quer |  |  |  | 7 |  |  | 780 | 1500
| Pappelholz längs | 8 | längs |  | 55 | 37 | 75 |  |  | 450 | 9000
| Pappelholz quer | 9 | quer |  |  |  | 10 |  |  | 450 | 350
| Birkensperrholz | 10 |  |  | 80 | 45 | 70 | 20 | 1 | 950 | 8000
| Buchensperrholz | 11 |  |  | 80 | 45 | 70 | 20 |  | 950 | 10000
| Rohacell 31 | 12 |  |  | 0.8 | 0.4 | 1 | 0.4 | 3.5 | 30 | 36
| Rohacell 51 | 13 |  |  | 1.6 | 0.9 | 1.9 | 0.8 | 4 | 50 | 70
| Rohacell 71 | 14 |  |  | 2.5 | 1.5 | 2.8 | 1.3 | 4.5 | 70 | 92
| Styropor PS20 | 15 | PS20 |  |  | 0.3 |  |  |  | 20
| Styropor PS30 | 16 | PS30 |  |  | 0.5 |  |  |  | 30
| Roofmate | 17 |  |  |  | 0.3 |  |  |  | 32
| PVC Hartschaum 30 | 18 | 30 |  | 0.45 | 0.25 | 0.45 | 1.2 |  | 30
| PVC Hartschaum 40 | 19 | 40 |  | 0.6 | 0.35 | 0.7 | 2.1 |  | 40
| PVC Hartschaum 60 | 20 | 60 |  | 1.2 | 0.8 | 1.6 | 2.8 |  | 60
| PVC Hartschaum 80 | 21 | 80 |  | 1.8 | 1.2 | 2 | 3.8 |  | 80
| Titan |  | 99.5 |  |  |  | 200 | 250 | 30 |  | 110000
| Aluminium |  | Al-Mg 2,5 |  |  |  | 170 | 140 | 3 | 2700 | 71000
| Stahl | [5 empty] | 1200 |  |  | 7850 | 210000
| Stahldraht |  |  |  | 500 | 350 |  |  |  | 7850 | 210000
*für eine Rohdichte von 150kg/m3
Прочность соединения клея | Material |  | Schubfestigkeit Tau N/mm2
| Holz/Holz |  | 3.5
| GFK/Holz |  | 3.5
| GFK/GFK |  | 5
12k = 12000 filaments = 800 tex, have a cross section of 0.7mm²
24k = 24000 filaments = 1600 tex, have a cross section of 1.5mm²
36k = 36000 filaments = 2400 tex, have a cross section of 2.1mm²
Quelle: Toray

## Крыло столярные
Расчет поверхности разъема
При значениях расчет шпата, можно определить, на изгибах крыла, необходимого сечения Tragflächensteckung. Для этой цели Mb (х) использовал этот отрывок из таблицы результатов. Результаты, приведенные в таблице ниже, поэтому автоматически с результатами "вычислить значения.
Для прямоугольного сечения используются:
Ширина стержня рассчитывается и b4 - 3 мм, то по сравнению, высота ч 1 - 3 мм.3 мм будет вычитаться для пространства оболочки вокруг бара.
б = Mb (точка подключения) х 6 / Sigma (материала) х (высота веб-ч 1 - 3 мм) ** 2
Для круглых сплошное поперечное сечение применяется:
D = 3.Wurzel (((Мб (стыке)) / (сигма (материала) * 0,1))
|  |  | Разъем прямоугольного сечения | [8 empty] | Разъем с круглым сечением
Легенда | Расстояние от центральной части фюзеляжа | Холм ширина в этом месте | Aus CFK |  |  | Aus GFK |  |  | Aus Stahl |  |  | Aus CFK |  | Aus GFK |  | Aus Stahl
| L(x) in mm | b(x) in mm | Расчетная минимальная ширина панели, мм | Максимальная ширина панели в связи с выбранной толщины поперечные балки, мм | Stabhöhe in der Rechnung in mm | Berechnete Mindeststabbreite in mm | maximal mögliche Stabbreite aufgrund der gewählten Holmstegbreite in mm | Stabhöhe in der Rechnung in mm | Berechnete Mindeststabbreite in mm | maximal mögliche Stabbreite aufgrund der gewählten Holmstegbreite in mm | Stabhöhe in der Rechnung in mm | Berechneter Mindestdurchmesser in mm | maximal möglicher Durchmesser aufgrund der gewählten Holmstegbreite in mm | Berechneter Mindestdurchmesser in mm | maximal möglicher Durchmesser aufgrund der gewählten Holmstegbreite in mm | Berechneter Mindestdurchmesser in mm | maximal möglicher Durchmesser aufgrund der gewählten Holmstegbreite in mm
Макса. В центре (L=0) | 0 | 50 | 13.41707 | 47 | 14.5153 | 14.31154 | 47 | 14.5153 | 8.944716 | 47 | 14.5153 | 16.76433 | 47 | 17.12888 | 47 | 14.64499 | 47
Корневая нервюра | 28 | 50 | 12.85646 | 47 | 14.55667 | 13.71356 | 47 | 14.55667 | 8.570974 | 47 | 14.55667 | 16.5589 | 47 | 16.91899 | 47 | 14.46553 | 47
Промежуточное значение (введите желаемый) | 133 | 50 | 11.28468 | 47 | 14.44978 | 12.03699 | 47 | 14.44978 | 7.52312 | 47 | 14.44978 | 15.77684 | 47 | 16.11992 | 47 | 13.78234 | 47
В конце первого трапеции крыла | 778 | 50 | 3.684128 | 47 | 13.59645 | 3.929736 | 47 | 13.59645 | 2.456085 | 47 | 13.59645 | 10.43145 | 47 | 10.65829 | 47 | 9.112713 | 47
Промежуточное значение (введите желаемый) | 1000 | 40 | 1.941026 | 37 | 13.18711 | 2.070428 | 37 | 13.18711 | 1.294017 | 37 | 13.18711 | 8.25518 | 37 | 8.434696 | 37 | 7.211564 | 37
В конце второй трапеции | 1528 | 40 | 0 | 37 | 12.15 | 0 | 37 | 12.15 | 0 | 37 | 12.15 | 0 | 37 | 0 | 37 | 0 | 37
Промежуточное значение (введите желаемый) | 750 | 34 | #DIV/0! | 31 | #DIV/0! | #DIV/0! | 31 | #DIV/0! | #DIV/0! | 31 | #DIV/0! | 10.68949 | 31 | 10.92194 | 31 | 9.33813 | 31
В конце третьего трапеции | 1528 | 30 | 0 | 27 | -3.33 | 0 | 27 | -3.33 | 0 | 27 | -3.33 | 0 | 27 | 0 | 27 | 0 | 27
Является ли рассчитаны стержень ширина прямоугольного сечения (D16-D23, G16, G23, J16, J23) больше, чем значения максимально возможной ширины стержня (E16-E23, H16, H23, K16-K23), то шпат сети на сайте разъем расширения. То же самое справедливо и для расчетов с круглым сечением.
Вспомогательный материал наполнения(не несущие)
|  | Максимальная толщина разъем (H): |  |  | 10 | mm
|  | Выбранные толщины разъем (H): |  |  | 8 | mm
|  |  |  | Mbmax= | 376919.4 | N/mm²
|  |  |  | Sigma= | 800 | N/mm²
|  |  | Ширина разъем (B): |  | 25 | mm
| Максимальная высота (Н) материальную поддержку в разъем = |  |  |  | -7.322384 | mm | Отрицательные значения в этой точке, размеры разъема может быть увеличена путем работы с вспомогательными материалами.
|  |  |  | Dicke (c)= | 7.661192 | mm
h
H
B
Штырь с наполнением
b
Требования к заявлению разъем вставки с вспомогательные материалы:
- Mbmax со счета на первой странице
- Sigma для С-волокна с 800N/mm ²
- Ширина (B) соединителя может быть выбран
- Максимальная высота (H) в разъем удаляется из расчета на первой стороне и сокращен до 3 мм снарядов
c

## Смена материала
Erstellt von Jaromir Ufer
Преобразование в тот же самый тип волокна (ровинга / яиц):
Передвижные пряжи в [текс]: | 1600 | 1 tex: 1 Gramm pro 1000 Meter Garn oder Roving
Количество ровницы: | 1 | 1 текс 1 грамм на 1000 метров пряжи или передвижных
Flächengewicht Gelege in [g/m²]: (видимо плотность) | 200
Холсты шириной соответствующего количества жгутов в [мм]: | 8 | Rovinganzahl = Gelegebreite x Flächengewicht / tex-Zahl
Ровинг яйца = ширина х весу / номер текс
Преобразование для различных типов волокон (ровинг / яиц):
прочность на растяжение [MPa]: | 3950
Количество ровницы: | 1
Пряжи (текс) особым поручениям в [г / км]: | 1600
плотности в [г / см ³] :: | 1.77
Прочность на разрыв сетка [МПа] | 2600
Flächengewicht Gelege in [g/m²]: (Основа веса в яйцах [г / м ²]:) | 250
Передвижные плотности в [г / см ³] | 2.12
Холсты шириной соответствующего количества жгутов в [мм]: | 11.64572
Note on C8: Baron, Christian: Ein Roving ist dann bei dem gegebenen Flächengewicht und dem verwendeten Roving mit der tex-Zahl auf diese Breite gebracht worden.